## Sheet1
Tab.22 | 荒久遺跡瓦観察表
凡例
縄の条節：5×5cm内の数。
凸面タタキ「A～」は、同一工具を示す。ただし、仮分類。
側端面調整
| A | 両面無調整。
| B | 凹面側のみヘラケズリ。
| C | 凸面側のみヘラケズリ。
| D1 | 凹凸面両側ヘラケズリ。
| D2 | 凸面側の調整が3mm未満のもの。
| D3 | 凹凸面両側の調整が3mm未満のもの。
| E1 | 凹面側をケズリまたはナデるが、きわめて浅く、断面はAと変わらないもの。
| E2 | E1の凸面側を幅狭くケズるもの。
遺構略号 | 遺構No. | 遺物No. | 挿図 | 図版 | 種別 | 凹面特徴 | 凸面特徴 | 側面 | 端面 | 遺存度 | 焼成 | 色調 | 胎土 | 出土位置 | 長さ(cm) | 幅(cm) | 重さ(g) | 備 考
SI | 2 | 37 | 207 | 160 | 丸瓦(行基) | 布目痕が端面ヘラケズリ調整に切られている。中央部に縦一条に布上から紐圧痕が付く。木目のあるヘラ状工具で布目痕の上から軽くナデ。 | ナデ。 | D1 | 狭A広E2 | 90% | 良 | 2.5Y5/1黄灰 | やや粗 白色小粒多 | 不明 | 35.5 | -19 | 2400
SI | 2 | 38 | 207 | 160 | 平瓦(斜格子) | 当て布の隅を紐に縫い付けている。 | 斜格子C。 | B | 広D1 | 40% | 良 | 5YR5/6明赤褐 | 小礫・白色小粒、植物繊維少 | カマドか | -17.4 | 27.5 | 1690 | 二次的被熱、カマド材に転用したと思われる。
SI | 6 | 10 | 212 | 160 | 丸瓦(行基か) | 側面側のヘラケズリ調整で布目痕を切る。 | ナデ。 | B | 広A | 50% | 良 | 2.5Y5/1黄灰 | 粗 白色小粒多 | カマド右袖 | -18.5 | 19.2 | 1730
SI | 6 | 11 | 212 | 161 | 平瓦(縄) | 端面側に布からはみ出した面あり。 | 14条8節。 | D1 | D1 | 完形 | 良 | 2.5Y5/1黄灰 | やや粗 白色小粒 | カマド右袖 | 34.1 | 27.1 | 256
SI | 7 | 19 | 215 | 161 | 丸瓦(玉縁) | 布目痕を側端面側のヘラケズリ調整で切る。 | ナデ。 | D1 | 狭D1 | 40% | 良 | 10YR6/6明黄褐 | 白色小粒 | 不明 | -27 | -17.4 | 1670 | タタラ板2枚を貼り合せ成形。
SI | 8 | 8 | 216 | 161 | 平瓦(斜格子) | 側面側に布目からのはみ出し面。 | 斜格子G。 | E1 |  | 20% | 良 | 7.5YR5/6明褐 | やや軟質、白色小粒 | 不明 | -18.2 | -9.8 | 600 | 破面を一部、砥石に転用。
SI | 8 | 9 | 216 | 161 | 平瓦(斜格子) | 当て布の端を紐に縫い付けている。 | 斜格子I。 | B | 広B | 30% | 良 | 2.5Y6/3にぶい黄 | 白色小粒 | 不明 | -15.3 | 26.6 | 1110
SI | 10 | 29 | 219 | 162 | 丸瓦(行基) | 全面布目痕、中央に布の上から紐の圧痕1条あり。 | 全面ナデ。 | A | A | 70% | 良 | 7.5YR7/6橙 | 褐鉄鉱・白色微多、海微量 | Bカマド内 | 37.6 | -18.7 | 1910 | 凹面紐圧痕は木型取り外し用か。
SI | 11 | 25 | 221 | 162 | 平瓦(正格子) | 狭端面側に布からはみ出した部位があり、やや内側に布上から紐の圧痕一条が付く。 | 正格子C。 |  | A | 破片 | 良 | 10YR6/2灰黄褐 | やや粗 白色小粒多 | 不明 | -9.5 | -12.3 | 3240
SI | 11 | 26 | 221 | 162 | 平瓦(斜格子) | 全面布目痕。 | 斜格子A。 | C |  | 破片 | 良 | 10YR6/4にぶい黄橙 | やや粗 白色小粒多 | 不明 | -12.5 | -14.5 | 400 | 二次的に被熱しているのでカマド構築材に転用されたと思われる。
SI | 11 | 27 | 221 | 162 | 平瓦(斜子) | 全面布目痕。 | 斜格子D。 | B | D1 | 70% | 良 | 2.5Y6/2灰黄 | やや粗 白色小粒多 | 不明 | -26.4 | -25.5 | 2500
SI | 11 | 28 | 221 | 162 | 丸瓦(行基) | 全面布目痕、右端面寄りに布の上から紐の圧痕1条あり。 | ナデ。 | A | A | 30% | 良 | 10YR5/4にぶい黄橙 | やや粗 白色小粒多 | 不明 | 29 | -14.1 | 1060
SI | 11 | 29 | 222 | 162 | 丸瓦(行基) | 布目痕が端面ヘラケズリ調整に切られている。中央部に縦一条に布上から紐圧痕が付く。木目のあるヘラ状工具で布目痕の上から軽くナデ。 | ナデ。 | D1 | 狭A広E2 | 96% | 良 | 10YR6/4にぶい黄橙 | やや軟質 白色小粒 | Bカマド袖か | 35.3 | -18.5 | 1960
SI | 11 | 30 | 222 | 163 | 丸瓦(行基) | 全面布目痕、右側面寄りに布の上から紐の圧痕1条あり。 | ナデ。 | D1 | A | 90% | 良 | 10YR6/4にぶい黄橙 | やや粗 白色小粒多 | Bカマド袖か | -30.9 | 19.9 | 2050
SI | 12 | 26 | 224 | 163 | 平瓦(斜格子) | 当て布端に紐を縫い付けている。 | 斜格子C。 | B | 広D1 | 30% | 良 | 7.5YR6/6橙 | やや軟質 褐鉄鉱中粒多 | 不明 | -18 | -11.2 | 670 | 側面の段はタタラ板貼り合せ痕。
SI | 12 | 27 | 224 | 163 | 平瓦(斜格子) | 当て布端に紐を縫い付けている。 | 斜格子D。 | D1 | 広D1 | 破片 | 良 | 2.5Y6/2灰黄 | やや粗 白色小粒多 | 不明 | -8 | -11 | 318 | タタラ板2枚を貼り合せ成形。
SI | 12 | 28 | 224 | 163 | 平瓦(平行) | 全面布目痕。 | 平行A。 | A |  | 破片 | 良 | 7.5YR6/6橙 | やや軟質 白色小粒 | 不明 | -5 | -8 | 87
SI | 12 | 29 | 224 | 163 | 平瓦(斜格子) | 当て布端に紐を縫い付けている。 | 斜格子B。 | D1 | 広D1 | 30% | 良 | 5YR6/6橙 | やや軟質 褐鉄鉱中粒多、白色小粒 | 不明 | -24.8 | -24.2 | 1100 | タタラ板を貼り合せ成形、木型から外した後、広端面を下に立てかけたようで、敷物と思われる棒状圧痕付く。二次的な被熱で煤が付着し、カマド材へ転用されたものと思われる。
SI | 12 | 30 | 225 | 163 | 丸瓦(行基) | 側・端面側のヘラケズリ調整で布目痕を切る。木目のあるヘラ状工具で布目痕の一部をナデ。 | ナデ。 | D1 | 広D1 | 70% | 良 | 5YR6/6橙 | 褐鉄鉱中粒、白色小粒 | カマド袖か | -30.6 | 19.7 | 1990
SI | 15 | 23 | 228 | 164 | 平瓦(正格子) | 狭端面側に布からはみ出した部位あり。 | 正格子B。 | B | 狭B | 30% | 良 | 10YR6/2灰黄褐 | 軟質 白色小粒 | 不明 | -9.6 | -19.9 | 1017 | 二次的に被熱し、カマド材に転用されたと思われる。
SI | 15 | 24 | 228 | 163 | 平瓦(縄) | 当て布の端を紐に縫い付けている。 | 12条8節 側面に沿って一部に布目痕付く。 | D1 |  | 破片 | 良 | 10YR6/2灰黄褐 | 粗 白色小粒多 | 不明 | -9.3 | -7.5 | 179
SI | 22 | 15 | 232 | 164 | 平瓦(正格子) | 布目痕。 | 正格子D。 |  |  | 破片 | 良 | 10YR6/2灰黄褐 | やや粗 白色小粒多 | 不明 | -11 | -11 | 304
SI | 22 | 16 | 232 | 164 | 平瓦(斜格子) | 布目痕。 | 正格子D。 | B | B | 破片 | 良 | 10YR5/4にぶい黄褐 | やや粗 白色微粒 | 不明 | -11.3 | -13.5 | 304 | タタラ板2枚を貼り合わせる。焼土付着により、カマド周辺からの出土と思われる。
SI | 22 | 17 | 232 | 164 | 平瓦(縄) | 広端面側に布を敷かない部分が帯状にあり、木型の木目が付く。 | 16条12節。 | D1 | A | 15% | 良 | 5YR5/6明赤褐 | やや粗 褐鉄鉱大粒多 | 不明 | -8.6 | -12.2 | 420
遺構外 |  | 51 | 246 | 164 | 丸瓦(行基) | 全面布目痕。 | 全面ナデ。 | B | A | 20% | 良 | 7.5YR6/6橙 | 白色小粒、褐鉄鉱中粒少 |  | -8.2 | -3.1 | 365
遺構外 |  | 52 | 246 | 164 | 丸瓦(行基) | 全面布目痕。 | 全面ナデ。 | B | A | 30% | 良 | 7.5YR6/6橙 | 白色小粒、褐鉄鉱中粒少 |  | -10.7 | -13.1 | 535
遺構外 |  | 53 | 246 | 164 | 平瓦(ナデ) | 布目は認められない。 | ナデ。 |  |  | 破片 | 良 | 10YR6/4にぶい黄橙 | 2.5Y7/1灰白 |  | -9.4 | -9.4 | 188.8 | 左側面に円形の整形痕があり、鬼瓦の可能性もあるが、平瓦として扱った。
遺構外 |  | 54 | 246 | 164 | 熨斗瓦(縄) | 布目痕。 | 13条10節。 | D1 | D1 | 20% | 良 | 7.5YR4/2灰褐 | 白色中～小粒多 |  | -11.2 | -17.3 | 648 | 右側面の段はタタラ板貼り合わせの跡。
遺構外 |  | 55 | 246 | 164 | 平瓦(格子) | 布目痕。 | 10条7節。 | D1 | C | 30% | 良 | 2.5Y7/4浅黄 | 褐鉄鉱大粒・白色小粒 |  | -17.5 | -25 | 1160 | タタラ板を貼り合わせる。
遺構外 |  | 56 | 247 | 164 | 隅切瓦(縄) | 布目痕。端面側に隙間。 | 9条9節。 | A | C | 破片 | 良 | 7.5YR6/6橙 | 褐鉄鉱中粒多、金雲母・白色微粒 |  | -16.5 | -10.9 | 741.7 | 被熱 カマド構築材に転用か。
遺構外 |  | 57 | 247 | 165 | 平瓦(ナデ) | 布目痕を一部、木箆でナデる。 | 木箆でナデ。 | E1 | A | 破片 | 良 | 7.5YR6/4にぶい橙 | 褐鉄鉱大粒・白色小粒 |  | -8.1 | -10.4 | 292 | 右側面の段はタタラ板貼り合わせの跡。
遺構外 |  | 58 | 247 | 165 | 平瓦(矢羽) | 全面布目痕。 | 矢羽B。 |  | D1 | 破片 | 良 | 7.5YR5/6明褐 | やや粗 白色小粒多 |  | -9.9 | -12.6 | 409.8
遺構外 |  | 59 | 247 | 165 | 軒平瓦(ナデ) | 布目痕を一部、木箆でナデ、狭端面付近を浅く幅広にヘラケズリ調整。 | ナデ。 |  | D1 | 破片 | 良 | 7.5YR5/4にぶい褐 | 白色小粒多 |  | -10.3 | -10 | 470 | タタラ板を貼り合わせる。
遺構外 |  | 60 | 247 | 165 | 平瓦(格子) | 布目痕、端面側に隙間。木型端の食い込み痕が残る。 | 斜格子E。 |  | D1 | 破片 | 良 | 10YR6/4にぶい黄橙 | 白色小粒・小礫 |  | -10.8 | -8.2 | 245
遺構外 |  | 61 | 247 | 165 | 軒丸瓦 | 軒先に菊花状の蓮弁文を施すが詳細不明。 |  |  |  | 破片 | 良 | 10YR6/4にぶい黄橙 | 白色小粒 |  | -5 | -6.4 | 74
遺構外 |  | 62 | 247 | 165 | 軒平瓦(矢羽) | 全面布目痕。 木型の木目痕も観察される。 | 矢羽A。 | D1 | B | 40% | 良 | 5YR6/8橙 | 石英・白色微粒 |  | 34.5 | -17 | 2340 | 軒先の幅は比較的狭く、無文 平瓦の広端面より厚いので、一応軒先と判断する。
遺構外 |  | 63 | 248 | 165 | 平瓦(斜格子) | 布目痕。側・端両面に隙間。 | 斜格子H。 | D1 | D1 | 40% | 良 | 2.5Y7/3浅黄 | 白色小粒多、小礫・石英微粒 |  | -5.3 | -15.7 | 1180
遺構外 |  | 64 | 248 | 165 | 熨斗瓦(格子) | 布目痕。 | 斜格子E。 | 右C左A |  | 30% | 良 | 7.5YR6/6橙 | 白色小粒多 |  | -14 | -13.3 | 559 | 右側面の段はタタラ板貼り合わせの跡。
遺構外 |  | 65 | 248 | 165 | 平瓦(斜格子) | 布目痕、端面側の隙間付近に布を介した紐圧痕が残る。 | 斜格子B。 | B |  | 破片 | 良 | 7.5YR5/6明褐 | 白色小粒、小礫 |  | -8.4 | -9.7 | 250